## 1
中山市中医院介入手术室扩建装修工程送检清单
序号 | 项目名称 | 检测项目 | 抽（取）样批量规定 | 送检数量 | 单位 | 标准单价（元）依据粤建检协（2015）8号文
1 | 钢筋C8 | 重量偏差、抗拉强度、屈服强度、弯曲试验、钢筋反向弯曲试验。 | 热扎带肋、光圆钢筋：拉伸 2 条，冷弯 2 条，重量偏差5 条，热扎带肋抗震钢筋反向弯曲 1 条 | 1 | 组 | 380
2 | 钢筋C12 | 重量偏差、抗拉强度、屈服强度、弯曲试验、钢筋反向弯曲试验。 | 热扎带肋、光圆钢筋：拉伸 2 条，冷弯 2 条，重量偏差5 条，热扎带肋抗震钢筋反向弯曲 1 条 | 1 | 组 | 380
3 | 钢筋C16 | 重量偏差、抗拉强度、屈服强度、弯曲试验、钢筋反向弯曲试验。 | 热扎带肋、光圆钢筋：拉伸 2 条，冷弯 2 条，重量偏差5 条，热扎带肋抗震钢筋反向弯曲 1 条 | 1 | 组 | 380
4 | 梁混凝土C40同养 | 抗压强度 | 一组 3 个试件，标准抗压试 件 尺 寸 为 ： 150 × 150 ×150mm。 | 1 | 组 | 60
5 | 梁混凝土C40标养 | 抗压强度 | 一组 3 个试件，标准抗压试 件 尺 寸 为 ： 150 × 150 ×150mm。 | 1 | 组 | 60
6 | 屋面梁板C35同养 | 抗压强度 | 一组 3 个试件，标准抗压试 件 尺 寸 为 ： 150 × 150 ×150mm。 | 1 | 组 | 60
7 | 屋面梁板C35标养 | 抗压强度 | 一组 3 个试件，标准抗压试 件 尺 寸 为 ： 150 × 150 ×150mm。 | 1 | 组 | 60
8 | 蒸压加气混凝土砌块200 | 1、抗压强度、体积密度 | 同厂家、同品种、同规格、同等级的砌块，且≤1 万块的产品，抽检不少于 1 次。 | 1 | 组 | 800
9 | 蒸压加气混凝土砌块200 | 导然系数 | 同一组3个试件，试件尺寸 300 × 300 ×30mm。 | 1 | 组 | 1000
10 | 砂浆 | 抗压强度 | 砂浆试件每组 3 块，试件尺寸为：70.7mm×70.7mm×70.7mm | 1 | 组 | 50
11 | 植筋抗拉拔10 | 抗拨性能 | 粘结型锚栓、植筋和植螺杆：粘结剂或锚固胶类型、钢筋或螺杆型号、植入深度、施工工艺、设计要求和基体强度等级相同， 按 1%比例进行抽样检测，抽样 数量不宜少于3个样本 | 3 | 个 | 1200
12 | 植筋抗拉拔12 | 抗拨性能 | 粘结型锚栓、植筋和植螺杆：粘结剂或锚固胶类型、钢筋或螺杆型号、植入深度、施工工艺、设计要求和基体强度等级相同， 按 1%比例进行抽样检测，抽样 数量不宜少于 3 个样本 | 3 | 个 | 1200
13 | 植筋抗拉拔16 | 抗拨性能 | 粘结型锚栓、植筋和植螺杆：粘结剂或锚固胶类型、钢筋或螺杆型号、植入深度、施工工艺、设计要求和基体强度等级相同， 按 1%比例进行抽样检测，抽样 数量不宜少于 3 个样本 | 3 | 个 | 1200
14 | 外墙砖 | 表面质量、吸水率、尺寸（含尺寸偏差、变形）、破坏强度、抗釉裂性 | 以同种产品、同一级别、同一规格的实际交货量大于 5000m2以下送检一组 | 1 | 组 | 1500
15 | 氯离子 | 硬化混凝土中氯离子 |  | 1 | 组 | 1000
16 | 4厚钢板 | 拉伸、弯曲、冲击性能、Z 向断面收缩率 | 1 同一牌号、同一炉号、同一质量等级、同一品种、同一规格、同一热处理为验收批，重量不大于 60吨。 2 拉伸、弯曲各取 1 个/组（如需加工，另收取） 3 冲击取 3 个/组；（1、常规检测样品温度：见附表，2、只受理公称厚度≥6mm 的样品） | 1 | 组 | 2150
17 | M8锚栓 | 拉力试验 | 1根/组 | 1 | 组 | 1800
18 | 电缆WDZA- YJY-B1t1/ d1-4*120+1*70 | 标志检验、尺寸、导体电阻、电压试验、绝缘电阻、不延燃试验 | 单位工程同一厂家各种规格产品总数的 10%，且不少于两种规格 | 1 | 组 | 3950
19 | 电缆WDZA- YJY-B1t1/ d1-4*35+1*16 | 标志检验、尺寸、导体电阻、电压试验、绝缘电阻、不延燃试验 | 单位工程同一厂家各种规格产品总数的 10%，且不少于两种规格 | 1 | 组 | 3700
20 | 电线2.5m2 | 标志检验、尺寸、导体电阻、电压试验、绝缘电阻、不延燃试验 | 单位工程同一厂家各种规格产品总数的 10%，且不少于两种规格 | 1 | 组 | 1505
21 | 电线4m2 | 标志检验、尺寸、导体电阻、电压试验、绝缘电阻、不延燃试验 | 单位工程同一厂家各种规格产品总数的 10%，且不少于两种规格 | 1 | 组 | 1505
22 | 镀锌线管20 | 弯曲试验（外径≤25mm）、同一型号规格取 12 条 1m（至少 9 条 1m）、耐腐蚀性试验、压力试验、冲击试验、标记耐久性、平均材料厚度 |  | 1 | 组 | 2450
23 | 室内环境检测 | 检测参数（七项）： 氡、甲醛、氨、苯、甲苯、二 甲苯、TVOC。 | 现场检测 | 4 | 点 | 3200
报价（下浮率）
备注：其他未列明检测项目，如在实际施工中需送检，检测服务费按照《广东省房屋建筑和市政工程质量安全检测收费指导价》的标准单价*实际送检量*（1-下浮率）计算。